## Лист1
Вид металлолома | Характеристика | Показатель | Норма
Алюминий 1 (Tablet)* | Чистые отходы из нелегированного алюминия от производства проката, профилей, труб, листов, лент и т.д. Чистый полиграфический лом. | Не содержит железа, бумаги, пластика, чернил, масла, жира, краски, синтетических материалов.
| Серия 1000. | Содержание металлов, % масс, не менее | 98
| Марки: А85, А8, А7, А7Е, А6, А5, А0, АД00 (1070А), АД0 (1050A), АД1, АД (1200) и др. | Засоренность, % масс, не более | 2
|  | Толщина, мм, не менее | 1
|  | Размеры пакета, пачки, стопки, мм, не более Химический состав представительной пробы, % масс: | 400´400´700
|  | алюминий, не менее | 98
|  | кремний, не более | 0.25
|  | железо, не более | 0.4
|  | марганец, не более | 0.5
|  | медь, не более | 0.05
|  | магний, не более | 0.05
|  | цинк, не более | 0.07
|  | титан, не более | 0.05
Алюминий 2 (Talon)* | Лом нелегированного алюминия - электротехнические изделия - провод, голые жилы кабелей и шнуров, шины распределительных устройств, трансформаторов, выпрямители. | Без наличия тонкого провода, проволочных решеток, железа, изолирующего и другого материала.
| Серия 1000. | Содержание металлов, % масс, не менее | 98
| Марки: А85, А8, А7, А7Е, А6, А5, А0, АД00 (1070A), АД0 (1050A), АД1, АД (1200) и др. | Засоренность, % масс, не более | 2
|  | Размеры пакета, пачки, стопки, мм, не более | 400´400´700
|  | Размеры бухты, мм, не более | 400´700
|  | Размеры кусков в одном измерении, мм, не более | 1000
Пакетированный материал поставляется по согласованию сторон.
Химический состав представительной пробы, % масс:
|  | алюминий, не менее | 98
|  | кремний, не более | 0.25
|  | железо, не более | 0.4
|  | марганец, не более | 0.05
|  | медь, не более | 0.05
|  | магний, не более | 0.05
|  | цинк, не более | 0.07
|  | титан, не более | 0.07
Алюминий 3 (Taboo)* | Чистые отходы деформируемых алюминиевых сплавов с низким содержанием меди в виде листов, обрези, профилей. | Без наличия тонкого провода, проволочных решеток, обшивного и окрашенного слоя, железа, грязи, другого материала.
| Серия 6000. | Содержание металлов, % масс, не менее | 98
| Марки: АД31 (6063), АД33 (6061), АД35 (6082) и др., а также марки: Д12, АМГ1 (5005), ММ (3005), АМц (AI 3003), АВ, А154 | Засоренность, % масс, не более | 2
|  | в т.ч. смазкой и маслом | 1
Новый лом банок поставляется по согласованию сторон.
Химический состав представительной пробы, % масс:
|  | алюминий, не менее | 94
|  | кремний, не более | 1.2
|  | железо, не более | 0.7
|  | марганец, не более | 1.5
|  | медь, не более | 0.5
|  | магний, не более | 1.3
|  | хром, не более | 0.35
|  | цинк, не более | 0.25
|  | титан, не более | 0.1
Алюминий 4 | Лом деформируемых алюминиевых сплавов с низким содержанием меди: товары широкого потребления - кухонная посуда, спортивный инвентарь, мебель; элементы строительных конструкций - кровельный материал, облицовка домов, оконные рамы, перегородки, эскалаторы. | Содержание металлов, % масс, не менее | 97
(Taint, Tabor, Talekt)* | Серия 6000. | Засоренность, % масс, не более | 3
| Марки: АД31 (6063), АД33 (6061), АД35 (6082), Д12 и др., а также марки: АМг1 (5005), ММ (3005), АМц (AI 3003), АВ, А154 | в том числе:
|  | железом | 2
|  | маслом | 1
|  | Содержание окрашенных обшивок и навесов, % масс, не более | 10
|  | Размеры кусков в одном измерении, мм, не более | 1000
Без наличия жалюзи, фольги, провода, пищевых форм, самолетного листа, бутылочных пробок, пластмассы, грязи и др.
Химический состав представительной пробы, % масс:
|  | алюминий, не менее | 94
|  | кремний, не более | 1.2
|  | железо, не более | 0.7
|  | марганец, не более | 1.5
|  | медь, не более | 0.5
|  | магний, не более | 1.3
|  | хром, не более | 0.35
|  | цинк, не более | 0.25
|  | титан, не более | 0.1
Алюминий 5 (Terse)* | Лом и отходы фольги из нелегированного алюминия - пищевая фольга, упаковочная лента. | Металлургический выход металла, % масс, не менее | 87
| Серия 1000. | Засоренность, % масс, не более | 3
| Марки: А85, А8, А7, А6, А5, АД00 (1070А), АД0 (1050А), АД1 и др. | Толщина, мм, не более | 1
Без железа, анодированной и конденсаторной фольги, бумаги, пластмассы и других материалов.
Лом, который не отвечает требованиям этого вида, поставляется по договоренности с потребителем.
Гидравлически-запрессованный материал поставляется по договоренности с потребителем.
Химический состав представительной пробы, % масс:
|  | алюминий, не менее | 96
|  | железо, не более | 0.4
|  | марганец, не более | 0.05
|  | медь, не более | 0.05
|  | магний, не более | 0.05
|  | хром, не более | 0.01
|  | цинк, не более | 0.1
|  | титан, не более | 0.15
Алюминий 6 | Отходы деформируемых алюминиевых сплавов с низким содержанием цинка и высоким содержанием меди: провод, листы, ленты и т.п. | Содержание металлов, % масс, не менее | 98
| Серия 2000. | Засоренность, % масс, не более | 2
| Марки: Д1 (2017), Д18 (2117), Д19, В65, АК6, АК8 (2014) и др. | Без свободного железа.
Химический состав представительной пробы, % масс:
|  | алюминий, не менее | 89
|  | кремний, не более | 1.2
|  | железо, не более | 0.7
|  | марганец, не более | 1
|  | медь, не более | 5
|  | магний, не более | 2.3
|  | хром, не более | 0.1
|  | цинк, не более | 0.3
Алюминий 7 | Лом самолетный из деформируемых алюминиевых сплавов с низким содержанием цинка: шасси, лопасти воздушных винтов, шпангоуты, панели, обшивка крыльев и фюзеляжа самолетов. | Содержание металлов, % масс, не менее | 97
(Tabor)* | Серия 2000. | в том числе цинка, не более | 0.5
| Марки: Д1 (2017), Д16 (2024), Д18 (2117), Д19, В65, АК6, АК8 (2014) и др. | Засоренность, % масс, не более | 3
|  | в том числе железом | 2
Лом, который не отвечает требованиям этого вида, поставляется по договоренности между потребителем и поставщиком.
Химический состав представительной пробы, % масс:
|  | алюминий, не менее | 88
|  | кремний, не более | 1.2
|  | железо, не более | 0.7
|  | марганец, не более | 1
|  | медь, не более | 5
|  | магний, не более | 2.3
|  | хром, не более | 0.1
|  | цинк, не более | 0.5
|  | титан, не более | 0.1
Алюминий 8 | Отходы алюминиевого проката и литья с высоким содержанием магния. | Содержание металлов, % масс, не менее | 98
| Серия 5000. | Засоренность, % масс, не более | 2
| Марки: АМг2 (5251), АМг3, АМг4 (5086), АМг5, АМг6, АМг61, АЛ8, АЛ13, АЛ23, АЛ27, АЛ28, АЛ29 и др. | Химический состав представительной пробы, % масс:
|  | алюминий, не менее | 83
|  | кремний, не более | 1.2
|  | железо, не более | 0.7
|  | марганец, не более | 1
|  | медь, не более | 0.3
|  | магний, не более | 13
|  | олово, не более | 0.01
|  | свинец, не более | 0.01
|  | титан, не более | 0.15
Алюминий 9 | Лом деформируемых и литейных алюминиевых сплавов с высоким содержанием магния: сварные резервуары, трубопроводы, телевизионные и буровые вышки; транспортное оборудование; детали судовых механизмов и оборудования. | Содержание металлов, % масс, не менее | 97
| Серия 5000. | Засоренность, % масс, не более | 3
| Марки: АМг2 (5251), АМг3, АМг4 (5086), АМг5, АМг6, АМг61, АЛ8, АЛ13, АЛ23, АЛ27, АЛ28, АЛ29 и др. | в том числе железом | 2
Химический состав представительной пробы, % масс:
|  | алюминий, не менее | 83
|  | кремний, не более | 1.2
|  | железо, не более | 0.7
|  | медь, не более | 0.3
|  | цинк, не более | 0.2
|  | марганец, не более | 1
|  | магний, не более | 13
|  | свинец, не более | 0.01
|  | олово, не более | 0.01
|  | титан, не более | 0.15
Алюминий 10 | Отходы алюминиевого проката с высоким содержанием цинка. | Содержание металлов, % масс, не менее | 98
| Серия 7000. | Засоренность, % масс, не более | 2
| Марки: В93, В94, В96, 1915 (7005), 1925 и др. | Химический состав представительной пробы, % масс:
|  | алюминий, не менее | 86
|  | кремний, не более | 0.7
|  | железо, не более | 0.7
|  | медь, не более | 2
|  | цинк, не более | 6.5
|  | марганец, не более | 0.7
|  | магний, не более | 2.8
|  | свинец, не более | 0.05
|  | олово, не более | 0.05
|  | титан, не более | 0.1
Алюминий 11 | Лом самолетный из деформируемых сплавов с высоким содержанием цинка: детали самолетов, вертолетов и ракет - прессованные панели для обшивки, силовые детали фюзеляжа, сварные и клепаные несущие строительные конструкции. | Содержание металлов, % масс, не менее | 90
| Серия 7000. | Засоренность, % масс, не более | 10
| Марки: В92, В94, В95, 1915 (7005), 1925 и др. | Без железа.
Лом, который не отвечает требованиям этого вида, поставляется по договоренности между потребителем и поставщиком.
Химический состав представительной пробы, %:
|  | алюминий, не менее | 87
|  | медь, не более | 2
|  | цинк, не более | 6.5
|  | марганец, не более | 0.7
|  | магний, не более | 2.8
|  | свинец, не более | 0.05
|  | олово, не более | 0.05
|  | титан, не более | 0.1
Алюминий 12 | Отходы алюминиевого литья: литники, облои, брак изделий и др. | Содержание металлов, % масс, не менее | 98
| Марки: | Засоренность, % масс, не более | 2
| AK12 (ENAB-44100), | Без железа.
| АК5Г (ENAB-45300), | Химический состав представительной пробы, % масс:
| АК8Г (ENAB-46400), | алюминий, не менее | 73
| AK8 (ENAB-42100), | кремний, не более | 13.5
| АК7 (ENAB-4200), | железо, не более | 1.5
| АК9 (ENAB-43200), | медь, не более | 8
| AK5M2 (ENAB-45100), | цинк, не более | 1.5
| AK7M2, АК5Г7, | марганец, не более | 0.8
| АК5Г4 (ENAB-45000), | магний, не более | 0.85
| AK8M3 (ENAB-46000) | свинец и олово в сумме, не более | 0.3
|  | титан, не более | 0.25
Алюминий 13 | Лом алюминиевого литья (моторный лом). | Содержание металлов, % масс, не менее | 97
| Марки: | Засоренность, % масс, не более | 3
| AK12 (ENAB-44100), | в том числе железом | 2
| АК5Г (ENAB-45300) | Химический состав представительной пробы, % масс:
| АК8Г (ENAB-46400), | алюминий, не менее | 73
| AK8 (ENAB-42100), | кремний, не более | 13.5
| АК7 (ENAB-4200), | железо, не более | 1.5
| АК9 (ENAB-43200), | медь, не более | 8
| AK5M2 (ENAB-45100), | цинк, не более | 1.5
| AK7M2, АК5Г7, | марганец, не более | 0.8
| АК5Г4 (ENAB-45000), | магний, не более | 0.85
| AK8M3 (ENAB-46000) | свинец и олово в сумме, не более | 0.3
|  | титан, не более | 0.25
Алюминий 14 | Лом алюминиевый литейный смешанный: отливки деталей машин, самолетов, сплавы алюминий-кремний без наличия чушек | Содержание металлов, % масс, не менее | 90
(Tense)* |  | Засоренность, % масс, не более | 10
|  | в том числе маслом | 2
|  | неметаллическими компонентами | 2
|  | металлическими включениями | 2
|  | Размер куска, мм, не более | 600´600´400
Лом, который не отвечает требованиям этого вида, поставляется по договоренности между потребителем и поставщиком.
Химический состав представительной пробы, % масс:
|  | алюминий, не менее | 83
|  | кремний, не более | 9
|  | железо, не более | 1.5
|  | медь, не более | 3.5
|  | цинк, не более | 1.2
|  | марганец, не более | 0.5
|  | магний, не более | 0.6
|  | свинец, не более | 0.2
|  | олово, не более | 0.1
|  | титан, не более | 0.15
Алюминий 15 | Лом поршней разделанный без опор, без подшипников, валов, стальных колец и других инородных включений. | Содержание металлов, % масс, не менее | 97
(Tarry)* | Марки: | Засоренность, % масс, не более | 3
| АК12М2 (ENAB-46100), AK10M2, АК12М2МгН (ENAB-48000), АК12МгН, АК18, АК21, 5М2, 5Н2, АК4, АК4-1 | в том числе:
|  | железом | 0.5
|  | маслом. | 2
Химический состав представительной пробы, % масс:
|  | алюминий, не менее | 67
|  | кремний, не более | 22
|  | железо, не более | 1.4
|  | медь, не более | 3
|  | цинк, не более | 0.8
|  | марганец, не более | 0.6
|  | магний, не более | 1.3
|  | свинец, не более | 0.15
|  | олово, не более | 0.1
|  | титан, не более | 0.3
|  | хром, не более | 0.4
|  | никель, не более | 2.8
Алюминий 16 | Лом поршней неразделенный. | Содержание металлов, % масс, не менее | 50
(Tarryb)* | Марки: | Засоренность, % масс, не более | 50
| АК12М2 (ENAB-46100), AK10M2, АК12М2МгН (ENAB-48000), АК12МгН, АК18; АК21, 5М2, 5Н2, АК4, АК4-1, КС740, КС741, ЖЛС | в том числе железом | 25
|  | маслом | 2
Лом, который не отвечает требованиям этого вида, поставляется по договоренности между потребителем и поставщиком.
Химический состав представительной пробы, % масс:
|  | алюминий, не менее | 67
|  | кремний, не более | 22
|  | железо, не более | 1.4
|  | медь, не более | 3
|  | цинк, не более | 0.8
|  | марганец, не более | 0.6
|  | магний, не более | 1.3
|  | свинец, не более | 0.15
|  | олово, не более | 0.1
|  | титан, не более | 0.3
|  | хром, не более | 0.4
|  | никель, не более | 2.8
Алюминий 17 | Лом и отходы алюминиевого литья, содержащие никель. | Содержание металлов, % масс, не менее | 97
| Марки: | Засоренность, % масс, не более | 3
| АК12М2 (ENAB-46100), AK10M2H, АК12М2МгН (ENAB-48000), АК12МгН, АК18, АК21, 5М2, 5Н2, АК4-1, КС740, КС741, ЖЛС | в том числе:
|  | железом | 0.5
|  | маслом | 2
Химический состав представительной пробы, % масс:
|  | алюминий, не менее | 67
|  | кремний, не более | 22
|  | железо, не более | 1.4
|  | медь, не более | 3
|  | цинк, не более | 0.8
|  | марганец, не более | 0.6
|  | магний, не более | 1.3
|  | свинец, не более | 0.15
|  | олово, не более | 0.1
|  | титан, не более | 0.3
|  | хром, не более | 0.4
|  | никель, не более | 2.8
Алюминий 18 | Лом самолетный разделанный. | Содержание металлов, % масс, не менее | 90
(Twist)* | Литейные сплавы | Засоренность, % масс, не более, | 10
в том числе:
|  | маслом | 2
|  | неметаллическими включениями | 2
|  | железом | 2
Без наличия латуней, баббитов, подшипников, мусора и др.
Химический состав представительной пробы, % масс:
|  | алюминий, не менее | 83
|  | кремний, не более | 9
|  | железо, не более | 1.1
|  | медь, не более | 3.5
|  | цинк, не более | 1.2
|  | марганец, не более | 0.5
|  | магний, не более | 0.6
|  | свинец, не более | 0.2
|  | олово, не более | 0.1
|  | титан, не более | 0.15
Алюминий 19 (Twitch)* | Лом алюминиевый дробленый. | Сухой порезанный лом автомобилей, диски с колес, обода и т.п.
| Литейные и деформируемые сплавы | Содержание металлов, % масс, не менее | 88
|  | Засоренность, % масс, не более | 12
в том числе:
|  | железом | 1.5
|  | цинковыми сплавами | 3
|  | магнием | 1
|  | неметаллическими примесями | 5
|  | резиной и пластмассой | 1
|  | Размер куска, мм, не более | 600´600´400
Лом, который не отвечает требованиям этого вида, поставляется по договоренности между потребителем и поставщиком.
Химический состав представительной пробы, % масс:
|  | алюминий, не менее | 65
|  | кремний, не более | 22
|  | железо, не более | 1.5
|  | медь, не более | 6.5
|  | цинк, не более | 1.5
|  | марганец, не более | 1
|  | магний, не более | 1.3
|  | свинец, не более | 0.15
|  | олово, не более | 0.1
|  | титан, не более | 0.15
Алюминий 20 (Teens)* | Чистая стружка алюминиевая сыпучая: токарная, сверлильная, фрезерная, рассортированная по группам сплавов алюминий-кремний, литейных или деформируемых | Металлургический выход металла, % масс, не менее | 90
|  | Засоренность, % масс, не более | 10
|  | в том числе железом | 0.5
|  | маслом | 5
Без влаги и мусора.
Массу фракции 0,6 мм и менее вычитают из массы партии.
Если содержание фракции от 0,6 до 20 мм составляет более 3 %, то делают скидку.
При наличии более 10 % железа и/или свободного магния, или нержавеющей стали, а также легковоспламеняющейся охлаждающей жидкости партию считают не соответствующей виду.
Химический состав представительной пробы, % масс:
|  | алюминий, не менее | 83
|  | кремний, не более | 9
|  | железо, не более | 1
|  | медь, не более | 3.5
|  | цинк, не более | 1.5
|  | марганец, не более | 0.5
|  | магний, не более | 0.3
|  | свинец, не более | 0.2
|  | олово, не более | 0.1
|  | никель, не более | 0.3
|  | титан, не более | 0.15
Алюминий 21 (Telic)* | Стружка алюминиевая сыпучая смешанная: токарная, сверлильная, фрезерная, полученная в результате обработки плит, профилей, литых деталей и др. | Металлургический выход металла, % масс, не менее | 90
| Стружка, смешанная из двух или нескольких сплавов | Засоренность, % масс, не более | 10
|  | в том числе железом | 0.5
|  | влагой и маслом | 5
Без мусора.
Массу фракции 0,6 мм и менее вычитают из массы партии.
Если содержание фракции от 0,6 до 20 мм составляет более 3 %, то делают скидку.
При наличии более 10 % железа и/или свободного магния, или нержавеющей стали, а также легковоспламеняющейся охлаждающей жидкости партию считают не соответствующей виду.
Химический состав представительной пробы, % масс:
|  | алюминий, не менее | 83
|  | кремний, не более | 9
|  | железо, не более | 1
|  | медь, не более | 3.5
|  | цинк, не более | 1.5
|  | марганец, не более | 0.5
|  | магний, не более | 0.3
|  | свинец, не более | 0.2
|  | олово, не более | 0.1
|  | никель, не более | 0.3
|  | титан, не более | 0.15
Алюминий 22 | Стружка алюминиевая вьюнообразная смешанная | Металлургический выход металла, % масс, не менее | 40
|  | Засоренность, % масс, не более | 60
|  | в том числе железом | 2
Поставляется по договоренности потребителя и поставщика.
Химический состав представительной пробы, % масс:
|  | алюминий, не менее | 75
|  | кремний, не более | 1.2
|  | железо, не более | 1
|  | медь, не более | 6.5
|  | цинк, не более | 0.8
|  | марганец, не более | 1
|  | магний, не более | 13
|  | свинец, не более | 0.15
|  | олово, не более | 0.1
|  | никель, не более | 0.5
|  | титан, не более | 0.15
Алюминий 23 (Thirl)* | Шлаки, съемы, дроссы, пена, пепел, остатки от рафинирования алюминиевых сплавов, не содержащие цинк | Металлургический выход металла, % масс, не менее | 50
|  | Засоренность, % масс, не более | 40
|  | в том числе железом | 2
Химический состав представительной пробы, % масс:
|  | алюминий, не менее | 59
|  | кремний, не более | 22
|  | железо, не более | 1.8
|  | медь, не более | 6.5
|  | цинк, не более | 1.5
|  | марганец, не более | 1
|  | магний, не более | 6.8
|  | свинец, не более | 0.25
|  | олово, не более | 0.1
|  | титан, не более | 0.3
Алюминий 24 | Шлаки, съемы, дроссы, пена, пепел, остатки от рафинирования алюминиевых сплавов смешанные | Металлургический выход металла, % масс, не менее | 20
(Thirl)* |  | Засоренность, % масс, не более | 70
|  | в том числе железом | 2
Материал с меньшим металлургическим выходом поставляется по договоренности между потребителем и поставщиком.
Химический состав представительной пробы, % масс:
|  | алюминий, не менее | 48
|  | кремний, не более | 22
|  | железо, не более | 1.8
|  | медь, не более | 6.5
|  | цинк, не более | 6.5
|  | марганец, не более | 1
|  | магний, не более | 13
|  | свинец, не более | 0.15
|  | олово, не более | 0.1
|  | титан, не более | 0.3
Алюминий 25 | Лом кабельных изделий | Содержание металлов, % масс, не менее | 85
|  | Засоренность, % масс, не более | 15
Химический состав представительной пробы, % масс:
|  | алюминий, не менее | 99
|  | кремний, не более | 0.1
|  | железо, не более | 0.4
|  | медь, не более | 0.05
|  | цинк, не более | 0.05
|  | марганец, не более | 0.01
|  | магний, не более | 0.05
|  | свинец, не более | 0.03
|  | олово, не более | 0.03
|  | титан, не более | 0.02
Алюминий 26 | Лом бытовой с определенным химическим составом | Содержание металлов, % масс, не менее | 90
|  | Засоренность, % масс, не более | 10
|  | в том числе железом | 1
Химический состав представительной пробы, % масс:
|  | алюминий, не менее | 94
|  | кремний, не более | 1.2
|  | железо, не более | 1
|  | медь, не более | 0.3
|  | цинк, не более | 0.3
|  | марганец, не более | 1
|  | магний, не более | 1.8
|  | свинец, не более | 0.15
|  | олово, не более | 0.1
|  | титан, не более | 0.15
Алюминий 27 | Предварительно расплавленный лом в слитках и чушках с определенным химическим составом | Содержание металлов, % масс, не менее | 99.6
(Throb)* |  | Химический состав представительной пробы, % масс:
|  | алюминий, не менее | 54
|  | кремний, не более | 22
|  | железо, не более | 2
|  | медь, не более | 6.5
|  | цинк, не более | 6.5
|  | марганец, не более | 1.3
|  | магний, не более | 6.8
|  | свинец, не более | 0.15
|  | олово, не более | 0.1
|  | титан, не более | 0.15
Алюминий 28 (Taldon)* | Пакеты или брикеты из алюминиевых банок. | Металлургический выход металла, % масс, не менее | 96
| Марки: | Засоренность безвредными неметаллическими примесями, % масс, не более | 4
| АД0 (1050А), АМг2 (5251) | Засоренность сталью, свинцом, пробками от бутылок, пластиковыми банками, стеклом, деревом и др. не допускается.
Применение салазок или опорных листов из любого материала для обвязывания пакетов не допускается.
Химический состав представительной пробы, % масс:
|  | алюминий, не менее | 95
|  | кремний, не более | 0.4
|  | железо, не более | 0.5
|  | медь, не более | 0.2
|  | цинк, не более | 0.25
|  | марганец, не более | 0.5
|  | магний, не более | 2.4
|  | свинец, не более | 0.05
|  | олово, не более | 0.05
|  | титан, не более | 0.15
Алюминий 29 (Tepid)* | Лом самолетный листовой разделанный из деформируемых сплавов, кроме серии 7000 (В95, В93 и др.) | Металлургический выход металла, % масс, не менее | 80
|  | Засоренность железом, % масс, не более | 2
|  | Засоренность безвредными неметаллическими примесями, % масс, не более | 18
Лом, не соответствующий этим требованиям, поставляется по согласованию между поставщиком и потребителем.
Химический состав представительной пробы, % масс:
|  | алюминий, не менее | 82
|  | кремний, не более | 1.2
|  | железо, не более | 1.2
|  | медь, не более | 6.5
|  | цинк, не более | 0.3
|  | марганец, не более | 1
|  | магний, не более | 6.8
|  | свинец, не более | 0.05
|  | олово, не более | 0.05
|  | титан, не более | 0.15
Алюминий 30 (Take)* | Отходы производства алюминиевых банок: обрезь, листы, брак, в том числе с тонким слоем лака, без крышек с пломбой. | Металлургический выход металла, % масс, не менее | 90
| Марки: | Засоренность, % масс, не более | 10
| АМг2 (5251), АМг, АД31 (6063), АД0 (1050А) | Засоренность железом не допускается.
Химический состав представительной пробы, % масс:
|  | алюминий, не менее | 95
|  | кремний, не более | 0.4
|  | железо, не более | 0.5
|  | медь, не более | 0.2
|  | цинк, не более | 0.25
|  | марганец, не более | 0.5
|  | магний, не более | 2.4
|  | свинец, не более | 0.05
|  | олово, не более | 0.05
|  | титан, не более | 0.15
Алюминий 31 (Talar)* | Лом банок из-под напитков. | Металлургический выход металла, % масс, не менее | 90
| Марки: | Засоренность, % масс, не более | 10
| АМг2 (5251), АМг, АД31 (6063), АД0 (1050А) | Покрытие бумагой, засоренность железом не допускается.
Наличие остатков, грязи и других примесей не допускается.
Химический состав представительной пробы, % масс:
|  | алюминий, не менее | 95
|  | кремний, не более | 0.4
|  | железо, не более | 0.5
|  | медь, не более | 0.2
|  | цинк, не более | 0.25
|  | марганец, не более | 0.5
|  | магний, не более | 2.4
|  | свинец, не более | 0.05
|  | олово, не более | 0.05
|  | титан, не более | 0.15
Алюминий 32 (Talgred)* | Дробленый лом алюминиевых банок из-под напитков отмагниченный. | Металлургический выход металла, % масс, не менее | 93
| Марки: | Засоренность, % масс, не более | 7
| АМг2 (5251), АД31 (6063), АД0 (1050А) и др. | в том числе железом | 0.2
|  | безвредными примесями, включая влагу, %, не более | 4
Засоренность свинцом не допускается.
Без наличия пластиковых банок, стекла и дерева.
Лом с большей засоренностью поставляют по согласованию между поставщиком и потребителем.
Химический состав представительной пробы, % масс:
|  | алюминий, не менее | 95
|  | кремний, не более | 0.4
|  | железо, не более | 0.5
|  | медь, не более | 0.2
|  | цинк, не более | 0.25
|  | марганец, не более | 0.5
|  | магний, не более | 2.4
|  | свинец, не более | 0.05
|  | олово, не более | 0.05
|  | титан, не более | 0.15
* В скобках указано наименование зарубежного аналога вида металлолома. Соответствующие наименования видов указаны согласно [1] и приведены только как справочные.